## Ragasztók és egyéb anyagok
Terméknév | Termékcsalád | Leírás | Mire alkalmas? | Mapei cikkszám | Anyag szükséglet | Kiszerelés | Bruttó egység lista ár | Bruttó kiszerelés listaár
Eco Prim Grip Plus | alapozó | Többcélú, felhasználásra kész, szintetikus akrilgyantából és szilikáthomokból készült tapadásfokozó és alapozó , aljzatkiegyenlítőkhöz és hidegburkolati ragasztókhoz. |  | 1560130 | 0,20 - 0,30 kg/m2 | 1 kg | 5709 | 5709
|  |  |  | 1560105 |  | 5 kg | 3721 | 18606
|  |  |  | 1560110 |  | 10 kg | 3429 | 34290
Eco Prim T Plus | alapozó | Oldószermentes akril alapozó, nedvszívó és nem nedvszívó aljzatokra. |  | 1558205 | 0,1 - 0,2 kg/m2 | 5 kg | 5906 | 29528
|  |  |  | 1558220 |  | 20 kg | 5156 | 103124
Primer G | alapozó | Nagyon alacsony illékony szervesanyag kibocsátású (VOC), műgyanta bázisú diszperziós alapozó cement-, gipsz-, valamint anhidrit aljzatok kezelésére. | Alapozó nedvszívó felületekhez | 020132 | 0,1 - 0,2 kg/m2 | 1 kg | 4337 | 4337
|  |  |  | 020105 |  | 5 kg | 3334 | 16669
|  |  |  | 020110 |  | 10 kg | 3124 | 31242
|  |  |  | 020125 |  | 25 kg | 2902 | 72549
Eco Prim PU 1K Turbo | aljzatnedvesség zárás | Egykomponensű, oldószermentes, nedvességre gyorsan szilárduló, nagyon alacsony illékony szervesanyag kibocsátású (VOC), párazáró és felületszilárdító alapozó cementkötésű esztrichekhez. | Turbó nedvességzáró gyanta 4,5 cm %-ig | 233210 | 0,2 - 0,4 kg/m2 | 10 kg | 7285 | 72854
Terméknév | Termékcsalád | Leírás | Mire alkalmas? | Mapei cikkszám | Anyag szükséglet | Kiszerelés | Bruttó egység lista ár | Bruttó kiszerelés listaár
Primer MF | aljzatnedvesség zárás | Kétkomponensű oldószermentes epoxi alapozó. Megszilárdító a gyenge felületű cementkötésű, fűtött és anhidrit esztrichekre. Pormegkötő az ipari padlókra, például garázsokban, áruházakban, ipari csarnokokban, stb., és a cementkötésű felületekre kettős vagy álpadlókhoz. Párazáró a cementkötésű esztrichek és betonpadlók maradék nedvességtartalmának szigetelésére. Ha felhordása után aljzatkiegyenlítő simítóanyagot, ragasztót alkalmaznak, a felületére kerülő anyag tapadásának biztosítására a frissen kezelt felületet Quarzo 1,2-vel vagy száraz, tiszta homokkal kell behinteni. | Epoxi nedvességzáró gyanta normál kötési idővel 4,5 cm %-ig | 241101 | 0,2 - 0,3 kg/m2 | 0,25 kg | 18240 | 18240
|  |  |  | 241501 |  | 0,75 kg
|  |  |  | 241104 |  | 1 | 10289 | 41156
|  |  |  | 241504 |  | 3
|  |  |  | 241128 |  | 7 kg | 8850 | 247800
|  |  |  | 241528 |  | 21 kg
Planipatch | kiegyenlítő | Ultragyors kötésű állékony (tixotróp) nagyon alacsony illékony szervesanyag kibocsátású (VOC), cementkötésű aljzatkiegyenlítő simítóhabarcs függőleges és vízszintes felületekre (0-10 mm rétegvastagsághoz). | Gyorskötő javítóanyag | 120325 | 1,5 kg/m2/mm | 25 kg | 787 | 19685
Terméknév | Termékcsalád | Leírás | Mire alkalmas? | Mapei cikkszám | Anyag szükséglet | Kiszerelés | Bruttó egység lista ár | Bruttó kiszerelés listaár
Ultraplan | kiegyenlítő | Ultragyors (12 óra) szilárdulású nagyon alacsony illékony szervesanyag kibocsátású (VOC), önterülő aljzatkiegyenlítő simítóhabarcs 1-10 mm rétegvastagsághoz. Padlófűtésre és görgőszékek alá is megfelel. | Standard gyorskötő aljzatkiegyenlítő | 034823 | 1,6 kg/m2/mm | 23 kg | 610 | 14021
Ultraplan Eco |  |  |  | 149523 |  | 23 kg | 476 | 10954
Ultraplan Eco 20 |  |  |  | 1491523 |  | 23 kg | 406 | 9347
Ultraplan Fast Track |  | Ultragyors (1 óra) múlva járható 2 óra múlva hideg burkolható nagyon alacsony illékony szervesanyag kibocsátású (VOC), önterülő aljzatkiegyenlítő simítóhabarcs 1-10 mm rétegvastagsághoz. Padlófűtésre és görgőszékek alá is megfelel. | 4 órás gyorskötő aljzatkiegyenlítő | 0124223 | 1,6 kg/m2/mm | 23 kg | 819 | 18840
Ultrabond Eco 4 LVT | ragasztó | Nagyon alacsony illékony szervesanyag kibocsátású (VOC), vizes diszperziós ragasztó dizájn modul PVC burkolatok fektetéséhez. | LVT burkolatokhoz diszperziós ragasztó | 0666205 | 0,3 - 0,5 kg/m2 | 5 kg | 2640 | 13202
|  |  |  | 0666216 | 0,3 - 0,5 kg/m2 | 14 kg | 1977 | 27675
Ultrabond Eco V4SP | ragasztó | Univerzális, nagyon alacsony illékony szervesanyag kibocsátású (VOC), diszperziós ragasztó nyújtott nyitott idővel rugalmas padlóburkolatok beltéri ragasztására. | LVT burkolatokhoz diszperziós ragasztó | 067205 | 0,3 - 0,4 kg/m2 | 5 kg | 3940 | 19698
|  |  |  | 067214 |  | 14 kg | 2983 | 41756
Ultrabond Eco MS 4 LVT | ragasztó | Egykomponensű, szilanizált polimer bázisú LVT burkolatok fektetéséhez, Különösen alkalamas nedves környezetben történő felhasználásra. |  | 3586115 | 0,25-0,45 kg/m2 | 15 | 7125 | 106871
Ultrabond Eco MS 4 LVT /Wall | ragasztó | Egykomponensű, szilanizált polimer bázisú ragasztó LVT burkolatok falra történő ragasztásához. Különösen alkalmas nedves környezetben történő felhasználásra. |  | 3586207 | 0,25-0,45 kg/m2 | 7 | 7306 | 51144
Ultrabond Super Grip | szegélyragasztó | Fehér színű akrildiszperziós általános ragasztó nagy kezdeti rögzítő képességgel. | Diszperziós ragasztó szegély ragasztáshoz | 065842 | 310 ml-es kartus: kb. 15 m csíkonként | 310 ml | 2457 | 2457
A MAPEI Ultrabond Eco 4 LVT és Ultrabond Eco V4SP ragasztók nem alkalmasak vizes helységek burkolására. Fürdőszobai környezetben, vizes helységekben az Ultrabond Eco MS 4LVT és az Ultrabond Eco MS 4 LVT Wall alkalmas
Note on A11: Pribék András: Ipari
Note on A13: Pribék András: ipari
Note on A25: Pribék András: Ipari
Note on A27: Pribék András: Ipari
Note on A29: Pribék András: Ipari
Note on A30: Pribék András: Ipari